## Protocol_Zx1
Prüfprotokoll Zugversuch
Vorhaben-/Auftrags-Nr. | AG Ontologie Zugversuch |  |  | Norm |  | DIN EN ISO 6892-1
Proben - Nr. | Zx1 |  |  | Prüfdatum |  | 2021-02-22
Werkstoff | S355 |  |  | Prüfer |  | J.
Probenform (Z.-Nr.) | E6x20x60 |  |  | Prüfleitung
Wärmebehandlung | - |  |  | Datenfile(s)
Prozedur/Vers.file: | - |  |  | LIS-Datei
Bemerkungen | In Walzrichtung aus Stahlblech entnommen
Umgebungsbedingungen
Überwachung von Raumtemp./-feuchte |  | ja
Prüfparameter
Probenerwärmung | - |  |  | Prüftemperatur |  | RT | °C
Dehngeschwindigkeit | 0.00025 |  | 1/s
Umschaltpunkt | 1,6 %
Weggeschwindigkeit | 0,536 mm/s
verwendete Prüfmittel
Prüfmaschine | Instron 4505 |  |  | Kraftbereich |  | 100 | kN
Extensometer | HBM; Serien-Nr.: 28023/28024 |  |  | Dehnungsbereich |  | 4 | %
|  |  |  | Nenngerätemesslänge |  | 50 | mm
Mikrometerschraube | Orion Satz 1 (Werkstatt) |  |  | Messschieber |  | Orion Satz 1, BA606983
Thermoelemente Nr. | -
vor dem Versuchstart
Vorversuch Kraft max. | - |  | kN | Dehnung max. |  | - | %
Vorversuch E-Modul | - |  | GPa | Referenzwert E-Modul |  | - | GPa
Aufheizzeit bis PT | - |  | min | Durchwärmzeit bei PT |  | - | min
Dehnungsanzeige RT |  |  | % | Dehnungsanzeige PT |  | - | %
Bemerkungen | Abweichend von den anderen Proben. Weggeschwindigkeit wurde erhöht.
J. |  |  |  |  | R.
Prüfer |  |  |  |  | Prüfleitung

## Protocol_Zx2_to_Zx4
Prüfprotokoll Zugversuch
Vorhaben-/Auftrags-Nr. | AG Ontologie Zugversuch |  |  | Norm |  | DIN EN ISO 6892-1
Proben - Nr. | Zx2 / Zx3 / Zx4 |  |  | Prüfdatum |  | 2021-02-22
Werkstoff | S355 |  |  | Prüfer |  | J.
Probenform (Z.-Nr.) | E6x20x60 |  |  | Prüfleitung
Wärmebehandlung |  |  |  | Datenfile(s)
Prozedur/Vers.file: |  |  |  | LIS-Datei
Bemerkungen | In Walzrichtung aus Stahlblech entnommen
Umgebungsbedingungen
Überwachung von Raumtemp./-feuchte |  | ja
Prüfparameter
Probenerwärmung | - |  |  | Prüftemperatur |  | RT | °C
Dehngeschwindigkeit | 0.00025 |  | 1/s
Umschaltpunkt | 3,8 %
Weggeschwindigkeit | 0,02 mm/s
verwendete Prüfmittel
Prüfmaschine | Instron 4505 |  |  | Kraftbereich |  | 100 | kN
Extensometer | HBM; Serien-Nr.: 28023/28024 |  |  | Dehnungsbereich |  | 4 | %
|  |  |  | Nenngerätemesslänge |  | 50 | mm
Mikrometerschraube | Orion Satz 1 (Werkstatt) |  |  | Messschieber |  | Orion Satz 1, BA606983
Thermoelemente Nr. | -
vor dem Versuchstart
Vorversuch Kraft max. | - |  | kN | Dehnung max. |  | - | %
Vorversuch E-Modul | - |  | GPa | Referenzwert E-Modul |  | - | GPa
Aufheizzeit bis PT | - |  | min | Durchwärmzeit bei PT |  | - | min
Dehnungsanzeige RT |  |  | % | Dehnungsanzeige PT |  | - | %
Bemerkungen | Extensometer nach 3,9 % Dehnung der Proben entfernt.
Keine Erhöhung der Geschwindigkeit.
J. |  |  |  |  | R.
Prüfer |  |  |  |  | Prüfleitung